## Sheet1
序号 | 要求 | 备注
材质 | 详见条件图
壁厚 | 详见条件图，如有壁厚等参数调整请注明
不锈钢板 | 首钢、宝钢、太钢、东特钢、南钢、马钢、新钢
不锈钢换热管 | 江苏银环、浙江久立、常州武进
垫片要求 | 垫片按照标准NB/T47024~47025-2012、HG/T20606~20610-2009供应，其材质要求，耐温、耐压等性能需符合图纸和设备使用介质要求，宁波易天地、南京艾志、浙江萧山国泰
紧固件要求 | 紧固件按照标准GB/T3098、GB/T9125、NB/T47027、HG/T20613供应，其材质要求，耐温、耐压等性能需符合图纸和设备使用介质要求，所有合金钢和碳钢螺栓表面进行发蓝或磷化处理，不锈钢紧固件需要进行钝化处理，常州泰联、无锡曙光、邢台隆世、绍兴山耐、浙江高强
法兰要求 | 法兰按照标准GB/T9112~9124、NB/T47020~47023、HG/T20592~20615~20623供应，其材质要求，耐温、耐压等性能需符合图纸和设备使用介质要求，乙方提供所有管口配对法兰，耐温要求200℃以上采用带颈法兰，河北固元、定襄海山、山东润驰、一洲、储信
设计、制作标准 | 按照GB150-1999《钢制压力容器》、GB151-1998《钢制管壳式换热器》标准进行制造、检验和验收；
焊接要求 | 通过外观检查每一焊层都不允许有咬边、夹渣、裂纹、气孔及未熔现象，下一焊道焊着之前每一焊道应进行熔渣清理；焊缝外观：焊缝外形均匀，焊道与焊道、焊道与基本金属之间过渡平滑，焊渣和飞溅物清除干净。
制作要求 | 1、垫片严格按照标准NB/T47024~47025-2012、HG/T20606~20610-2009供应，其材质要求，耐温、耐压等性能需符合图纸和设备使用介质要求。
2、鞍座及壳体表面机械除锈达ST3级，涂环氧富锌底漆二道，再涂环氧云铁中间漆一道，干漆膜厚度不小于150微米。
3、严格按照我方提供的设备条件图外及设计参数进行设计制作，出图后需联系我方确认后方可进行施工。
4、管口方位严格按照我方提供的设备管口方位图开孔制作，管口大小根据设计可能会略有改动。
5、设备铭牌及塔体的底部静电接地板采用S30408不锈钢材质制作。
6、设备制作完毕后内壁需清扫干净，所有管口打盲板密封，防雨水或潮气进入，设备需用微正压氮气进行密封交货。
供货范围 | 1. 设备本体及内件
2. 设备本体连接用螺栓, 螺母及垫片；
3. 铭牌及铭牌支架
4. 静电接地板
5. 现场安装及维修专用工具（如有）
6. 仪表口、排气口、排液口、检漏口、备用扣等配法兰盖及所配螺栓, 螺母及垫片
7. 配备管口配对法兰、垫片及螺栓紧固件。
卖方工作范围 | 1. 设备材料进厂复验、设备制造、检验和试验
2. 制定焊接工艺规程，设备的预组装试验
3. 不锈钢部分的酸洗、钝化处理
4. 制造、运输、储存时设备内部保护
5. 运输包装
6. 现场指导安装