## Sheet1
序号 | 要求 | 备注
管箱封头、短节 | TA2
壳程筒体 | Q345R
设备法兰 | Q345R
管板材质 | TA2+Q345R；管板厂家：西安天力、宝鸡巨隆、安徽弘雷
管程接管、法兰焊环 | TA2，法兰基层Q345R
壳程接管、法兰 | 碳钢
折流板材质 | Q235B
换热管 | TA2，₵25*2.5mm L=3000mm，公差符合GB3625-2007《热交换器及冷凝器用无缝钛管》要求；换热管厂家：宝钛、西部钛业、江苏华裕、江苏海龙
拉杆 | Q235A
定距管 | 20#
壁厚 | 详见条件图，如有壁厚等参数调整请注明
垫片要求 | 垫片按照标准NB/T47024~47025-2012、HG/T20606~20610-2009供应，其材质要求，耐温、耐压等性能需符合图纸和设备使用介质要求，宁波易天地、南京艾志、浙江萧山国泰
紧固件要求 | 紧固件按照标准GB/T3098、GB/T9125、NB/T47027、HG/T20613供应，其材质要求，耐温、耐压等性能需符合图纸和设备使用介质要求，所有合金钢和碳钢螺栓表面进行发蓝或磷化处理，不锈钢紧固件需要进行钝化处理，常州泰联、无锡曙光、邢台隆世、绍兴山耐、浙江高强
法兰要求 | 法兰按照标准GB/T9112~9124、NB/T47020~47023、HG/T20592~20615~20623供应，其材质要求，耐温、耐压等性能需符合图纸和设备使用介质要求，乙方提供所有管口配对法兰，耐温要求200℃以上采用带颈法兰，河北固元、定襄海山、山东润驰、一洲、储信
设计、制作标准 | 按照GB150-1999《钢制压力容器》、GB151-1998《钢制管壳式换热器》标准进行制造、检验和验收、GB3625-2007《热交换器及冷凝器用无缝钛管》；
焊接要求 | 1.焊接接头的坡口面必须采用机械加工的方法 2.焊接材料必须进行除氢和严格的清洁处理 3.焊接组对清洗完成后，应立即进行焊接 4.钛材焊接前应对坡口及两侧25mm范围内进行严格的机械清理和脱脂处理，在焊接过程中应采取措施防止坡口污染 5.应采取措施避免焊接时钢与钛互熔 6.焊接过程中每焊完一道必须进行焊层表面颜色检查，焊缝及热影响区的表面颜色应呈银白色或金黄色，对表面颜色不合格的，应全部除去重焊 7.必须采用惰性气体双面保护，钛材管子与管板的连接宜采用强度焊或胀后焊接 8.焊后的焊缝表面不得有咬边、气孔、弧坑和裂纹等缺陷
制作要求 | 1、钛材压力容器封头成型应采用热成型或冷成型后矫形，对成型的钛钢复合板封头，应做超声检测 2.钛钢复合板爆炸复合后应做消除应力退火处理
2、鞍座及壳体表面机械除锈达ST3级，涂环氧富锌底漆二道，再涂环氧云铁中间漆一道，干漆膜厚度不小于150微米。
3、严格按照我方提供的设备条件图外及设计参数进行设计制作，出图后需联系我方确认后方可进行施工。
4、管口方位严格按照我方提供的设备管口方位图开孔制作，管口大小根据设计可能会略有改动。
5、设备铭牌及塔体的底部静电接地板采用S30408不锈钢材质制作。
6、设备制作完毕后内壁需清扫干净，所有管口打盲板密封，防雨水或潮气进入，设备需用微正压氮气进行密封交货。
供货范围 | 1. 设备本体及内件
2. 设备本体连接用螺栓, 螺母及垫片；
3. 铭牌及铭牌支架
4. 静电接地板
5. 现场安装及维修专用工具（如有）
6. 仪表口、排气口、排液口、检漏口、备用扣等配法兰盖及所配螺栓, 螺母及垫片
7. 配备管口配对法兰、垫片及螺栓紧固件。
卖方工作范围 | 1. 设备材料进厂复验、设备制造、检验和试验
2. 制定焊接工艺规程，设备的预组装试验
3. 不锈钢部分的酸洗、钝化处理
4. 制造、运输、储存时设备内部保护
5. 运输包装
6. 现场指导安装